## Лист1
Утверждаю
Главный Инженер
ТПП "Мубарек"
_________________ В.П. Катречко
"_____"_______________ 2021г.
Лист технического согласования
на поставку штанги насосной в 2022г. Для месторождения Зияэтдин ТПП "Мубарек"
№ п/п | Название штанги | Условия эксплуатации | Примечание
3 | Штанга ШН22-8000-15Х2ГМФ-D-Mo 6Н ГОСТ31825 | Рабочая температура - 100 - 350 °С. Использование штанги совместно с штанговым винтовым насосом. Физикохимические свойства НСЖ: вязкость нефти- 4552 Па*с при 20оС, 32,2 Па*с при 60оС, 6,2 Па*с при 80оС, Плотность нефти -998 кг/м3 Плотность воды - 1000 кг/м3 Обводненность до 99 % Содержание Мех примесей - до 100мг/л Содержание парафина - 2,88 % Содержание ароматических соединений - 32,18 % Содержание H2S до 0,1 % Содержание смол асфальтенов - 32,53% | Штанга металлическая условным размером 22 мм с высаженными головками длиной 8000 мм из стали марки 15Х2ГМФ-D-Mo допустимое приведенное напряжение в штангах 130 МПа, с соединительной муфтой исполнения - 2 (без лысок, нормального диаметра) из стали 45, класса S (упрочнение наружной цилиндрической поверхности нагревом токами высокой частоты - ТВЧ), нормальной длины. Штанга со скребками центраторами, неподвижных центраторов – 6 штук, примерное расстояние между центраторами 1,36 м.
11 | Штанга ШН22-2000-15Х2ГМФ-D-Mo ГОСТ31825 |  | Штанга укороченная металлическая условным размером 22 мм с высаженными головками длиной 2000 мм из стали марки 15Х2ГМФ-D-Mo допустимое приведенное напряжение в штангах 130 МПа, с соединительной муфтой исполнения - 2 (без лысок, нормального диаметра) из стали 45, класса S (упрочнение наружной цилиндрической поверхности нагревом токами высокой частоты - ТВЧ), нормальной длины. Штанга без скребков центраторов.
13 | Штанга ШН22-1500-15Х2ГМФ-D-Mo ГОСТ31825 |  | Штанга укороченная металлическая условным размером 22 мм с высаженными головками длиной 1500 мм из стали марки 15Х2ГМФ-D-Mo допустимое приведенное напряжение в штангах 130 МПа, с соединительной муфтой исполнения - 2 (без лысок, нормального диаметра) из стали 45, класса S (упрочнение наружной цилиндрической поверхности нагревом токами высокой частоты - ТВЧ), нормальной длины. Штанга без скребков центраторов.
15 | Штанга ШН22-1220-15Х2ГМФ-D-Mo ГОСТ31825 |  | Штанга укороченная металлическая условным размером 22 мм с высаженными головками длиной 1220 мм из стали марки 15Х2ГМФ-D-Mo допустимое приведенное напряжение в штангах 130 МПа, с соединительной муфтой исполнения - 2 (без лысок, нормального диаметра) из стали 45, класса S (упрочнение наружной цилиндрической поверхности нагревом токами высокой частоты - ТВЧ), нормальной длины. Штанга без скребков центраторов.
17 | Штанга ШН22-915-15Х2ГМФ-D-Mo ГОСТ31825 |  | Штанга укороченная металлическая условным размером 22 мм с высаженными головками длиной 915 мм из стали марки 15Х2ГМФ-D-Mo допустимое приведенное напряжение в штангах 130 МПа, с соединительной муфтой исполнения - 2 (без лысок, нормального диаметра) из стали 45, класса S (упрочнение наружной цилиндрической поверхности нагревом токами высокой частоты - ТВЧ), нормальной длины. Штанга без скребков центраторов.
Требование к поставляемому оборудованию:
1. Изготовление штанги согласно ГОСТу 31825-2012.
2. Нанесение маркировки на двух противоположных сторонах квадратной шейки штанги (таварный знак, размер штанги, месяц и год выпуска, марка стали, номер плавки, вид термообработки).
3. Нанесение маркировки на наружной поверхности муфты (таварный знак, размер муфты, месяц и год выпуска, клас муфты, длина муфты, месяц и год выпуска).
4. На наружную поверхность подэлеваторного бурта или на торец штанги нанесение отличительной окраски (Класс прочности Д - желтый, Дсуп - красный).
Начальник отдела технологии добычи нефти и газа ИП ООО "Sanoat Energetika Guruhi" |  | Г.Г. Крупин
Начальник ОДН ТПП "Карши"
У.З. Рахимов
Вид скребков-центраторов